## #RTA
このワークシートは絶対に削除しないでください
Do not delete this worksheet!!
このExcelファイルは別名で保存してOKです
This Excel file can be saved under a different name.
[#シート]は、シート名の変更をしないでください
Do not rename worksheet names marked with [#]!!
[#シート]は、記入必須シートです（変更・削除は禁止）
[# sheet] is an input obligation sheet.
[#シート]のセルの項目や位置は変更しないでください
Do not change the cell item and layout in [#] sheets!!
[#シート]で不足する情報はMemoシートを活用ください
Use [Memo] sheet if you want to fill in additional data.
新規のシート追加は制限ありません
No restriction on adding new worksheets.

## #Sample
Sample Structure |  |  |  |  | Material
| Layer | Material | Repeat Group | Thickness [nm] | Si
| 20 |  |  |  | SiO2
| 19 |  |  |  | SiC
| 18 |  |  |  | GaAs
| 17 |  |  |  | AlGaAs
| 16 |  |  |  | GaN
| 15 |  |  |  | AlGaN
| 14 |  |  |  | Ga2O3
| 13 |  |  |  | Al2O3
| 12 |  |  |  | Sapphire
| 11 |  |  |  | Carbon
| 10 |  |  |  | TiO2
| 9 |  |  |  | Al
| 8 |  |  |  | Au
| 7 |  |  |  | Cr
| 6 | W | Group 2 | 40 | W
| 5 | Ti | Group 2 | 30 | Ti
| 4 | Au | Group 1 | 20 | MgO(001)
| 3 | Cr | Group 1 | 10 | MgO(111)
| 2 | SiO2 |  | 500 | MgO(110)
Bottom | 1 | Si |  |  | SrTiO3(001)
MgAl2O4(001)
| Repeat Group | Number of layers
| Group 1 | 5
| Group 2 | 10
プルダウンのセルで、プルダウンリストに該当するものがない場合はリストテーブルの最下部に追記すること（セルへの直接入力は禁止）
In the pull-down cell, if there is no corresponding item in the pull-down list, please add it to the bottom of the list table (direct input to the cell is not allowed).
黄色セルの項目はRDEテンプレートに掲載
Items in yellow cells are listed in the RDE template

## #Anneal
RTA |  |  |  | Gas
| Ramp Up Rate | 100 | degC/sec | N2
| Annealing Temp | 800 | degC | Ar
| Annealing Time | 20 | sec | O2
| Process Gas | Ar |  | Ar+H2(3%)
| Gas Flow | 1 | L/min
プルダウンのセルで、プルダウンリストに該当するものがない場合はリストテーブルの最下部に追記すること（セルへの直接入力は禁止）
In the pull-down cell, if there is no corresponding item in the pull-down list, please add it to the bottom of the list table (direct input to the cell is not allowed).
黄色セルの項目はRDEテンプレートに掲載
Items in yellow cells are listed in the RDE template

## Memo
Memo