## #EBL
このワークシートは絶対に削除しないでください
Do not delete this worksheet!!
このExcelファイルは別名で保存してOKです
This Excel file can be saved under a different name.
[#シート]は、シート名の変更をしないでください
Do not rename worksheet names marked with [#]!!
[#シート]は、記入必須シートです（変更・削除は禁止）
[# sheet] is an input obligation sheet.
[#シート]のセルの項目や位置は変更しないでください
Do not change the cell item and layout in [#] sheets!!
[#シート]で不足する情報はMemoシートを活用ください
Use [Memo] sheet if you want to fill in additional data.
新規のシート追加は制限ありません
No restriction on adding new worksheets.

## #Substrate
Substrate Structure |  |  |  |  | Material
| Layer | Material | Repeat Group | Thickness [nm] | Si
| 20 |  |  |  | SiO2
| 19 |  |  |  | SiC
| 18 |  |  |  | SiN
| 17 |  |  |  | GaAs
| 16 |  |  |  | AlGaAs
| 15 |  |  |  | GaN
| 14 |  |  |  | AlGaN
| 13 |  |  |  | Ga2O3
| 12 |  |  |  | Al2O3
| 11 |  |  |  | Sapphire
| 10 |  |  |  | Carbon
| 9 |  |  |  | TiO2
| 8 |  |  |  | Al
| 7 |  |  |  | Au
| 6 | Pt |  | 2 | Co
| 5 | Co | Group 1 | 0.9 | Cr
| 4 | Pt | Group 1 | 0.5 | W
| 3 | Pt |  | 2 | Ti
| 2 | SiN |  | 5 | Pt
Bottom | 1 | SiO2 |  |  | MgO(001)
MgO(111)
MgO(110)
| Repeat Group | Number of layers |  |  | SrTiO3(001)
| Group 1 | 5 |  |  | MgAl2O4(001)
プルダウンのセルで、プルダウンリストに該当するものがない場合はリストテーブルの最下部に追記すること（セルへの直接入力は禁止）
In the pull-down cell, if there is no corresponding item in the pull-down list, please add it to the bottom of the list table (direct input to the cell is not allowed).
黄色セルの項目はRDEテンプレートに掲載
Items in yellow cells are listed in the RDE template

## #Resist
Resist | [8 empty] | Resist | Bake Tool
| Layer | Resist | Thickness [nm] | Spin Coating [rpm] | Spin Time [sec] | Bake Tool | Bake Temp [degC] | Bake Time [sec] | HMDS | Hotplate
| 10 | [7 empty] | AR-P6200 DR1.25 | Oven
| 9 | [7 empty] | AR-P6200 DR1.5
| 8 | [7 empty] | AR-P6200 DR2.0
| 7 | [7 empty] | AR-P6200 DR2.5
| 6 | [7 empty] | AR-P6200 DR4.0
| 5 | [7 empty] | AR-P6200 DR5.0
| 4 | [7 empty] | FEP-171D
| 3 | [7 empty] | PMMA 950 A2
| 2 | ZEP520A | 400 | 5000 | 30 | Oven | 170 | 1800 | PMMA 950 A6
Bottom | 1 | HMDS | [6 empty] | MMA(8.5)MAA EL11
NEB-22A2
XR-1541
PMGI SF3
PMGI SF6
PMGI SF6S
PMGI SF9
PMGI SF9S
LOR 5A
LOR 10A
ESPACER R 300Z
ZEP520A
プルダウンのセルで、プルダウンリストに該当するものがない場合はリストテーブルの最下部に追記すること（セルへの直接入力は禁止）
In the pull-down cell, if there is no corresponding item in the pull-down list, please add it to the bottom of the list table (direct input to the cell is not allowed).
黄色セルの項目はRDEテンプレートに掲載
Items in yellow cells are listed in the RDE template

## #Exposure
Exposure |  |  |  | Vacc
| Acceleration Voltage | 100 | kV | 25
| Current | 2 | nA | 30
| Dose | 100 | uC/cm^2 | 50
75
100
125
130
150
200
プルダウンのセルで、プルダウンリストに該当するものがない場合はリストテーブルの最下部に追記すること（セルへの直接入力は禁止）
In the pull-down cell, if there is no corresponding item in the pull-down list, please add it to the bottom of the list table (direct input to the cell is not allowed).
黄色セルの項目はRDEテンプレートに掲載
Items in yellow cells are listed in the RDE template

## #Development
Development |  |  |  | Remover | Bake Tool | Developer | Rinse
| Anti-static film Removal (帯電防止膜除去） |  |  | DI-Water | Hotplate | Xylene | DI-Water
| Remover |  |  |  | Oven | o-Xylene | IPA
| Remover Temp |  | degC |  |  | ZED-N50
| Time |  | sec |  |  | AZ 300 MIF Developer
NMD-3
| PEB (Post Exposure Bake) |  |  |  |  | SU-8 Developer
| Bake Tool |  |  |  |  | TMAH25%
| Bake Temp |  | degC |  |  | MIBK:IPA=1:2
| Bake Time |  | sec |  |  | MIBK:IPA=1:3
Development
| Developer | Xylene
| Developer Temp | 25 | degC
| Time | 30 | sec
Rinse
| Rinse | IPA
| Rinse Temp | 25 | degC
| Time | 30 | sec
プルダウンのセルで、プルダウンリストに該当するものがない場合はリストテーブルの最下部に追記すること（セルへの直接入力は禁止）
In the pull-down cell, if there is no corresponding item in the pull-down list, please add it to the bottom of the list table (direct input to the cell is not allowed).

## Memo
Memo