## #SPTR
このワークシートは絶対に削除しないでください
Do not delete this worksheet!!
このExcelファイルは別名で保存してOKです
This Excel file can be saved under a different name.
[#シート]は、シート名の変更をしないでください
Do not rename worksheet names marked with [#]!!
[#シート]は、記入必須シートです（変更・削除は禁止）
[# sheet] is an input obligation sheet.
[#シート]のセルの項目や位置は変更しないでください
Do not change the cell item and layout in [#] sheets!!
[#シート]で不足する情報はMemoシートを活用ください
Use [Memo] sheet if you want to fill in additional data.
新規のシート追加は制限ありません
No restriction on adding new worksheets.

## #Substrate
Substrate Structure |  |  |  | Material
| Layer | Material | Thickness [nm] | Si
| 10 |  |  | SiO2
| 9 |  |  | SiC
| 8 |  |  | GaAs
| 7 |  |  | AlGaAs
| 6 |  |  | GaN
| 5 |  |  | AlGaN
| 4 |  |  | Ga2O3
| 3 |  |  | Al2O3
| 2 | SiO2 | 500 | Sapphire
Bottom | 1 | Si |  | Carbon
TiO2
Al
Au
Cr
W
Ti
MgO(001)
MgO(111)
MgO(110)
SrTiO3(001)
MgAl2O4(001)
プルダウンのセルで、プルダウンリストに該当するものがない場合はリストテーブルの最下部に追記すること（セルへの直接入力は禁止）
In the pull-down cell, if there is no corresponding item in the pull-down list, please add it to the bottom of the list table (direct input to the cell is not allowed).
黄色セルの項目はRDEテンプレートに掲載
Items in yellow cells are listed in the RDE template

## #Sputter
Sputter | [16 empty] | Target Material | Plasma Source | Pressure
| Layer | Target Material | Repeat Group | Thickness [nm] | Plasma Source | Power [W] | Depo Time [sec] | Ar [sccm] | O2 [sccm] | N2 [sccm] | Stage Rotation [rpm] | Stage Temp [degC] | Process Pressure | Pressure Unit | Anneal Temp [degC] | Anneal Time [min] | Ag | RF | Pa
| 20 | [15 empty] | Al | DC | Torr
| 19 | [15 empty] | Al2O3 |  | mbar
| 18 | [15 empty] | Au
| 17 | [15 empty] | AuGe
| 16 | [15 empty] | B
| 15 | [15 empty] | Bi
| 14 | [15 empty] | C
| 13 | [15 empty] | Cd
| 12 | [15 empty] | Co
| 11 | [15 empty] | Cr
| 10 | [15 empty] | Cu
| 9 | [15 empty] | Fe
| 8 | [15 empty] | Ga
| 7 | [15 empty] | Ge
| 6 | [15 empty] | Hf
| 5 | [15 empty] | HfO2
| 4 | Pt |  | 2 | RF | 30 |  | 20 |  |  |  | 27 | 0.4 | Pa |  |  | IGZO
| 3 | Co | Group 1 | 0.9 | RF | 60 |  | 20 |  |  |  | 27 | 0.4 | Pa |  |  | In
| 2 | Pt | Group 1 | 0.5 | RF | 30 |  | 20 |  |  |  | 27 | 0.4 | Pa |  |  | Ir
Bottom | 1 | Ta |  | 5 | RF | 50 |  | 20 |  |  |  | 27 | 0.4 | Pa |  |  | ITO
La2O3
Mg
| Repeat Group | Number of layers | [14 empty] | MgF2
| Group 1 | 5 | [14 empty] | MgO
Mn
Mo
Nb
Ni
Pb
Pd
Pt
PZT
Re
Ti
TiN
TiO2
V
W
WC
Y
Y2O3
Zn
ZnO
ZnS
Zr
プルダウンのセルで、プルダウンリストに該当するものがない場合はリストテーブルの最下部に追記すること（セルへの直接入力は禁止）
In the pull-down cell, if there is no corresponding item in the pull-down list, please add it to the bottom of the list table (direct input to the cell is not allowed).
黄色セルの項目はRDEテンプレートに掲載
Items in yellow cells are listed in the RDE template
緑色セルの項目はrepeat成膜の情報を入力
Items in green cells are input with repeat deposition information

## SubstrateTreatment
Ar ion etching
| Acc Voltage | kV
| Beam Current | µA
| Ar Pressure | Pa
| Time | min
| Stage Rotation | rpm
Heat treatment
| Temperature | degC
| Time | min

## Memo
Memo