## #DWL
このワークシートは絶対に削除しないでください
Do not delete this worksheet!!
このExcelファイルは別名で保存してOKです
This Excel file can be saved under a different name.
[#シート]は、シート名の変更をしないでください
Do not rename worksheet names marked with [#]!!
[#シート]は、記入必須シートです（変更・削除は禁止）
[# sheet] is an input obligation sheet.
[#シート]のセルの項目や位置は変更しないでください
Do not change the cell item and layout in [#] sheets!!
[#シート]で不足する情報はMemoシートを活用ください
Use [Memo] sheet if you want to fill in additional data.
新規のシート追加は制限ありません
No restriction on adding new worksheets.

## #Sample
Sample Structure |  |  |  | Material
| Layer | Material | Thickness [nm] | CrO
| 20 |  |  | Cr
| 19 |  |  | Soda-lime glass
| 18 |  |  | Quartz glass
17
16
15
14
13
12
11
10
9
8
7
6
5
| 4 | CrO | 30
| 3 | Cr | 62
| 2 | CrO | 8
Bottom | 1 | Soda-lime glass
プルダウンのセルで、プルダウンリストに該当するものがない場合はリストテーブルの最下部に追記すること（セルへの直接入力は禁止）
In the pull-down cell, if there is no corresponding item in the pull-down list, please add it to the bottom of the list table (direct input to the cell is not allowed).
黄色セルの項目はRDEテンプレートに掲載
Items in yellow cells are listed in the RDE template

## #Resist
Resist | [8 empty] | Resist | Bake Tool
| Layer | Resist | Thickness [nm] | Spin Coating [rpm] | Spin Time [sec] | Bake Tool | Bake Temp [degC] | Bake Time [sec] | HMDS | Hotplate
| 10 | [7 empty] | AZ P1350 | Oven
| 9 | [7 empty] | AZ P4620
| 8 | [7 empty] | AZ P4903
| 7 | [7 empty] | AZ MiR 703
| 6 | [7 empty] | LOR 5A
| 5 | [7 empty] | LOR 10A
| 4 | [7 empty] | PMGI SF3
| 3 | [7 empty] | PMGI SF6
| 2 | [7 empty] | PMGI SF6S
Bottom | 1 | AZ P1350 | 540 | [5 empty] | PMGI SF9
PMGI SF9S
ZPN1150
プルダウンのセルで、プルダウンリストに該当するものがない場合はリストテーブルの最下部に追記すること（セルへの直接入力は禁止）
In the pull-down cell, if there is no corresponding item in the pull-down list, please add it to the bottom of the list table (direct input to the cell is not allowed).
黄色セルの項目はRDEテンプレートに掲載
Items in yellow cells are listed in the RDE template

## #Exposure
Exposure |  |  |  | Wavelength | Write Mode | Intensity
| Exposure Wavelength | 405 | nm | 405 | WM-HiRes (2mm) | 100
| Write Mode | WM-4mm |  |  | WM-4mm | 95
| Intensity | 85 | % |  |  | 90
| Laser Power | 50 | mW |  |  | 85
| Filter | 33 | % |  |  | 80
75
70
65
60
55
50
45
40
35
30
25
20
LUT file
プルダウンのセルで、プルダウンリストに該当するものがない場合はリストテーブルの最下部に追記すること（セルへの直接入力は禁止）
In the pull-down cell, if there is no corresponding item in the pull-down list, please add it to the bottom of the list table (direct input to the cell is not allowed).
黄色セルの項目はRDEテンプレートに掲載
Items in yellow cells are listed in the RDE template

## #Development
Development |  |  | Bake Tool | Developer | Rinse
| PEB (Post Exposure Bake) |  | Hotplate | AZ 300 MIF Developer | DI-Water
| Bake Tool |  | Oven | NMD-3 | IPA
| Bake Temp | degC
| Bake Time | sec
Development
Developer
| Developer Temp | degC
| Time | sec
Rinse
Rinse
| Rinse Temp | degC
| Time | sec
プルダウンのセルで、プルダウンリストに該当するものがない場合はリストテーブルの最下部に追記すること（セルへの直接入力は禁止）
In the pull-down cell, if there is no corresponding item in the pull-down list, please add it to the bottom of the list table (direct input to the cell is not allowed).
黄色セルの項目はRDEテンプレートに掲載
Items in yellow cells are listed in the RDE template

## Memo
Memo
基板はマスクブランクスのみ利用を許可しています
露光条件はCST株式会社のマスクブランクスで膜の種類タイプL、レジストAZP1350を540nm塗布したものに合わせて調整されています
ガラスに関しては青板(soda-lime)、石英(Quartz)のどちらでも利用可能です
AZ P1350が540nm塗布されたマスクブランクスに対して条件出しされています